## List1
N-TEX 61
Složení | 45% Polyester/55% Celulóza
Barva | Bílá
Gramáž | ISO 9073.1 | g/m2 | 60 ± 10%
Tloušťka | ISO 9073.2 | mm | 0,33 ± 5%
Odolnost proti roztrhání (na sucho) | TM1026 | N | (MD) | (CD)
|  |  | 60 | 20
Odolnost proti roztrhání (na mokro) | TM1027 | N | 50 | 18
Absorpce vody (objemová) | EDANA 10.2-96/2 | % | 545
Povrchová absorpční schopnost. | WSP 10.2 | ml/m2 | 295